## AR110 - Svislé konstrukce
Kód položky |  | Technické specifikace, technické a uživatelské standardy | Poznámka
Architektonicko stavební řešení
AR110. |  | Svislé konstrukce
AR111. |  | Zdi tl. přes 150 mm
AR111. | 1202 | Zdivo navrženo podle ČSN 73 1101 a provedeno podle ČSN 73 2310; cihelné bloky; spojení na pero a drážku; rozměry 330x250x238 mm; třída objem. hm. 1000 kg/m3; pevnost P15; stupeň hořlavosti : A1 - nehořlavé; REI - 180 (ČSN EN 13501-2); U=1,00 W/m2K pro zdivo na maltu obyčejnou bez omítek; faktor difuzního odporu μ=5/10, vážená laboratorní neprůzvučnost Rw=56 (-2;-7)dB při tl. zdiva 250 mm včetně omítek tl.15 mm
AR112. |  | Stěny a příčky do tl. 150 mm
AR112. | 2201 | Zdivo navrženo podle ČSN 73 1101 a provedeno podle ČSN 73 2310; cihelné bloky; spojení na pero a drážku; rozměry 497x115x238 mm; třída objem. hm. 870 kg/m3; pevnost P10; stupeň hořlavosti : A1 - nehořlavé; REI - 120 (ČSN EN 13501-2); U=1,65 W/m2K pro zdivo na maltu obyčejnou bez omítek; faktor difuzního odporu μ=5/10, vážená laboratorní neprůzvučnost Rw = 44 dB, včetně omítek tl. 15 mm
AR112. | 2202 | Zdivo navrženo podle ČSN 73 1101 a provedeno podle ČSN 73 2310; cihelné bloky; spojení na pero a drážku; rozměry 372x175x238 mm; třída objem. hm. 850 kg/m3; pevnost P10; stupeň hořlavosti : A1 - nehořlavé; REI - 120 (ČSN EN 13501-2); U=1,1 W/m2K pro zdivo na maltu obyčejnou bez omítek; faktor difuzního odporu μ=5/10, vážená laboratorní neprůzvučnost Rw = 44 dB, včetně omítek tl. 15 mm
AR113. |  | Sloupy a pilíře
AR114. |  | Překlady
AR114. | 1204 | Keramický plochý překlad; rozměry 115x71x1000 až 27500 mm; cihelné tvarovky 115/71 - 250; beton třídy C 25/30; výztuž 10 505 nebo BSt 500 S; navrženo a posouzeno dle konkrétního zatížení; stupeň hořlavosti : A1 - nehořlavé; požární odolnost R 90 DP1, hmotnost cca 197 - 211 kg/m2
AR114. | 1205 | Keramický překlad; rozměry 70x238x1000 až 3500 mm; cihelné tvarovky 238/70; beton třídy C 25/30; výztuž KARI drát nebo BSt 500 A; navrženo a posouzeno dle konkrétního zatížení; stupeň hořlavosti : A1 - nehořlavé; požární odolnost R 60 DP1, hmotnost cca 35 kg/m
AR115. |  | Komíny
AR116. |  | Zdivo obkladové
Note on A6: Zdivo: -xxx - účel 1 - nosné 2 - výplňové 3 - nadstřešní x-xx - materiál 1 - betonové 2 - keramické 3 - pórobetonové 4- vápenopískové
Note on A10: Zdivo: -xxx - účel 1 - nosné 2 - výplňové 3 - nadstřešní x-xx - materiál 1 - betonové 2 - keramické 3 - pórobetonové 4- vápenopískové 5 - skleněné 6 - sanitární
Note on A17: Překlady: -xxx - účel 1 - pro nosné zdivo 2 - pro výplňové zdivo x-xx - materiál 1 - betonové 2 - keramické 3 - pórobetonové 4- vápenopískové

## AR21x - Izolace PSV
Kód položky |  | Technické specifikace, technické a uživatelské standardy | Poznámka
Architektonicko stavební řešení
AR211. |  | Izolace proti vodě
AR211. | 1001 | Jednosložková pružná hydroizolační cementová stěrka k hydroizolaci balkonů, teras, koupelen, sprch a bazénů, před lepením keramických obkladů a dlažeb, max.tl. 2 mm, spotřeba 1,1 kg/m2 na 1 mm tloušťky
AR212. |  | Povlakové krytiny
AR213. |  | Izolace tepelné
AR213. | 1001 | Speciální elastifikované desky EPS s minimální dynamickou tuhostíI, pro kročejový útlum podlah s užitným zatížením max.4 Kn/m2 , deklarovaný součinitel tepelné vodivosti = 0,044 W/(mK); reakce na oheň E; faktor difuzního odporu - 20 - 40,objemová hmotnost 10-13,5 kg/m3, stlačitelnost 3 mm
AR213. | 1002 | Trvale pružná výplň namáhaných dilatační spar, pohlcující roztažnost materiálu, snižující přenos hluku a zabraňující poškození podlahy, struktura materiálu: uzavřené buňky, tepelná odolnost od -65 do +90 C, tepelná vodivost 0,046 W/mK, tl. 10 mm, šíře 80 - 300 mm
AR214. |  | Akustická a protiotřesová opatření
AR215. |  | Izolace proti chemickým vlivům
AR216. |  | Sokly z pvc, gumy, kobercové lišty
AR217. |  | Sokly ze dřeva a laminátů, kovové sokly
AR218. |  | Rezerva
AR219. |  | Podlahové lišty, příslušenství
Note on A4: Izolace proti vodě: -xxx - materiál 1 - asfaltové pásy 2 - fólie PE 3 - geotextílie
Note on A9: Izolace tepelné: -xxx - materiál 1 - minerální 2 - skleněné 3 - polystyrén (EPS) 4 - extrudovaný polystyrén (XPS) 6 - polyuretan

## AR26x - Podlahy
Kód položky |  | Technické specifikace, technické a uživatelské standardy | Poznámka
Architektonicko stavební řešení
AR260. |  | Lepidla
AR261. |  | Podlahy stěrkové a nátěry
AR262. |  | Podlahy z keramických dlaždic, kamene a teraca
AR262. | 0002 | Slinuté neglazované obkladové prvky s velmi nízkou nasákavostí pod 0,5%, určenné k obkladům podlah v exteriérech a interiérech, které jsou vystaveny povětrnostním vlivům a vysokému až extrémnímu mechanickému namáhání, obrusu a znečištění, rozměr prvku 333x333x8 mm, protiskluznost R10/A, reliéfní, matná
AR263. |  | Podlahy povlakové, koberce
AR263. | 0003 | Zátěžový vinyl, pro komerční prostory s vysokou zátěží, reakce na oheň Bfl-s1, protiskluznost R10, celková tloušťka 2,0 mm, tloušťka nášlapné vrstvy 0,7 mm
AR264. |  | Podlahy ostatní
AR265. |  | Sokly z keramiky, kamene a teraca
AR266. |  | Sokly z pvc, gumy, kobercové lišty
AR266. | 0001 | Zátěžový vinyl, pro komerční prostory s vysokou zátěží, reakce na oheň Bfl-s1, protiskluznost R10, celková tloušťka 2,0 mm, tloušťka nášlapné vrstvy 0,7 mm
AR267. |  | Sokly ze dřeva a laminátů, kovové sokly
AR268. |  | Rezerva
AR269. |  | Podlahové lišty, příslušenství
AR269. | 0001 | Speciální profil pro plynulé spojení různě vysokých podlahových krytiny, hliník přírodní matně eloxovaný
AR269. | 0002 | Ukončovací profil pro vnější rohy stěn a obkladů, které chrání před poškozením, zakončení podlah a soklů, materiál hliník eloxovaný chromem
AR269. | 0003 | Ukončovací profil pro vnější rohy stěn u obkladů, které chrání před poškozením, materiál hliník barevně lakovaný
Note on A4: Lepidla: 1xxx - pro dlažby 2xxx - pro kámen 3xxx - pro PVC a gumu 4xxx - pro koberce 5xxx - pro podlahy vlysové a parketové x1xx - běžné x2xx - hydroizolační x3xx - flexibilní
Note on A8: Dlažby: -xxx - formát příklady: 33xx - dlaždice 300x300 mm 72xx - dlaždice 150x200 mm 0 - schodovka x - běžné ker. dlaždice = formát 9 - kamenné a teracové dlažby - - xx - číselník formátů: 1 - 100 mm 2 - 200 mm 3 - 300 mm 4 - 400 mm 5 - 500 mm 6 - 600 mm 7 - 150 mm 8 - 250 mm xx-x - barvy: xx0x - černá xx1x - bílá xx2x - šedá xx3x - modrá xx4x - červená xx5x - zelená xx6x - žlutá xx7x - béžová
Note on A11: Podlahy povlakové, koberce: -xxx - základní specifikace 1 - 3 - PVC 4 - 5 - linoleum 6 - guma 7 - sportovní podlahy 8 - koberce 9 - čistící koberce x-xx - řady 1 - Dunloplan 2 - DLW 3 - Forbo 4 - Fatra 8 - 3M xx-x - barvy: xx0x - černá xx1x - bílá xx2x - šedá xx3x - modrá xx4x - červená xx5x - zelená xx6x - žlutá xx7x - béžová

## AR27x - Povrchové úpravy
Kód položky |  | Technické specifikace, technické a uživatelské standardy | Poznámka
Architektonicko stavební řešení
AR270. |  | Lepidla
AR271. |  | Nátěry
AR271. | 0001 | Emailový nátěr včetně nátěru základního, RAL 1015, určený pro nátěr ocelových zárubní
AR272. |  | Malby a tapety
AR272. | 0001 | Omyvatelný a otěruvzdorný bílý vnitřní nátěr s vysokou bělostí a výbornou kryvostí. Propustný pro vodní páry. Vodná suspenze titanové běloby, mletého vápence, dalších plniv a organické disperze s přídavkem aditiv. Báze Z a Z2 neobsahují titanovou bělobu
AR272. | 0002 | Omyvatelný a otěruvzdorný barevný vnitřní nátěr a výbornou kryvostí.
AR273. |  | Obklady keramické a kamenné
AR273. | 0001 | Slinuté neglazované obkladové prvky s velmi nízkou nasákavostí pod 0,5%, určenné k obkladům stěn v interiérech, rozměr prvku 198x398x7 mm, hladká, matná
AR274. |  | Obklady z kompaktních laminátů
AR277. |  | Podhledy rastrové, lamelové a mřížové
AR277. | 0003 | Zavěšený podhled se viditelný roštěm a snadnou demontovatelností jednotlivých panelů.Hmotnost konstrukce cca 3-4 kg/m2. Minerální pohledové desky jsou vyrobeny z minerální vlny. Viditelný povrch je opatřen jemným texturovým povrchem bez perforace, rošt je vyroben z pozinkované oceli. Rozměry panelu: 600x600, tl. 19 mm. Plně demontovatelné panely, světelná odrazivost 87%, reakce na oheň A2-s1, d0, absorpce hluku 0,7
AR278. |  | Obklady ze dřeva
AR279. |  | Obklady jiné
Note on A4: Lepidla: 1xxx - pro obklady keramické 2xxx - pro obklady kamenné 7xxx - pro tapety x1xx - běžné x2xx - hydroizolační x3xx - flexibilní
Note on A6: Nátěry: -xxx - povrch 1 - nátěry stěn a tapet 5 - nátěry ocelových konstrukcí 7 - nátěry dřevěných konstrukcí x-xx - vlastnosti nátěru 0 - bez zvláštního určení 1 - nátěry omyvatelné xx-x - barvy: xx0x - černá xx1x - bílá xx2x - šedá xx3x - modrá xx4x - červená xx5x - zelená xx6x - žlutá xx7x - béžová xx9x - transparentní
Note on A13: Obklady: - - xx - formát příklady: 33xx - obkladačka 300x300 mm 72xx - obkladačka 150x200 mm 1 - 100 mm 2 - 200 mm 3 - 300 mm 4 - 400 mm 5 - 500 mm 6 - 600 mm 7 - 150 mm 8 - 250 mm 9-xx - kamenné obklady xx-x - barvy: xx0x - černá xx1x - bílá xx2x - šedá xx3x - modrá xx4x - červená xx5x - zelená xx6x - žlutá xx7x - béžová
Note on A18: Podhledy: -xxx - druh podhledu 1 - rastrové, nosný rošt viditelný 2 - rastrové, nosný rošt polozapuštěný 3 - rastrové, nosný rošt skrytý 8 - mřížové 9 - lamelové x-xx - materiál 1 - standardní 2 - do vlhka 3 - požární 4 - akustické 5 - minerální 7 - dřevěné 8 - kovové

## AR28x - Interiérové vyb.
Kód položky |  | Technické specifikace, technické a uživatelské standardy | Vzhled výrobku
Architektonicko stavební řešení
AR281. |  | Kancelářský nábytek
AR282. |  | Kuchyňský nábytek, spotřebiče
AR283. |  | Stoly
AR284. |  | Speciální nábytek
AR285. |  | Vybavení šaten a skladů
AR286. |  | První vybavení
AR286. | 1000 | Vybavení wc a umyváren
AR286. | 1001 | Kartáč WC -včetně držáku na kartáč, -včetně kotevních prostředků pro montáž na zeď -uzavřený materiál: chrom
AR286. | 1002 | Zásobník toaletního papíru, orientační rozmery: 110x130mm, materiál: lesklá nerez
AR286. | 1003 | Mýdelník drátěný, materiál: chrom
AR286. | 2000 | Vybavení pro osoby tělesně postižené
AR286. | 2001 | Madlo invalidní, pevné, vodorovné, délka 600mm materiál: matný nerez
AR286. | 2002 | Nerezové sedátko závěsné sklopné - rozměry 450 x 450 mm materiál: matný nerez povrch matný úchytová sada
AR286. | 2003 | Madlo invalidní - sklopné, délka 830mm, materiál: matný nerez
AR286. | 2004 | Zrcadlo nad umyvadlem, mechanicky kotvené, nerozbitné, rozměry 400x600, materiál: nerez
AR286. | 3000 | Odpadkové koše
AR286 | 3001 | Odpadkový koš kulatý, víko ovládané pedálem, plastová vyjímatelná vložka, objem nádoby: 3,0l materiál: chrom

## AR30x - Výplně otvorů
Kód položky |  | Technické specifikace, technické a uživatelské standardy | Poznámka
Architektonicko stavební řešení
AR300. |  | okna, dveře, vrata, požární zařízení
AR300. | 0001 | Dveře dřevěné, materiál odlehčená DTD deska, povrchová úprava HPL, prosklení, požární odolnost, klima dveře, tepelnětechnické vlastnsosti dle AR.14. Bližší specifikace - AR.14 - VÝPIS DVEŘÍ
AR300. | 0003 | Ocelová zárubeň pro dodatečnou montáž , typ „DZD“ vyrobená z žárově pozinkovaného plechu síly 1,5 mm (vyrobený dle EN 10143 / DIN EN 10142). Zárubeň s polodrážkou pro TPE – těsnění a třemi závěsovými kapsami V 8100. Otvory pro střelku a západku vyrobeny dle ČSN 74 6501 s přivařenými krytkami. Na zárubni je vylisována nivelizační značka (ve výšce 1.000 mm od čisté podlahy). Zárubeň je upravena základní antikorozní barvou, povrchová úprava nátěr RAL 9006, požární odolnost, akustické vlastnosti, tepelnětechnické vlastnsosti dle AR.14. Bližší specifikace - AR.14 - VÝPIS DVEŘÍ